## Sheet1
附件1： | 5
2022年下半年东莞市预拌混凝土生产企业年质量检查表
企业名称：(公章) | [5 empty] | 检查日期： 年 月 日
序号 |  | 检查内容 |  |  | 检查方法及扣分标准 |  | 扣分原因 | 应得分 | 实得分
1. 人员及管理制度 | 1.1 | 人员到岗情况 | 检查范围：1、技术负责人；2、试验室主任；3、有职称的技术人员； 4、持检测员证的检测人员。 检查内容：企业提供省住建厅的“三库一平台”截图、东莞市社保局9月的社保清单（加盖社保局公章）、备案系统人员备案截图，人员提供身份证、学历证、职称证、检测证原件到场检查。 |  | 未到岗人员 ： 1、姓名： 职务： 2、姓名： 职务： 3、姓名： 职务： 4、姓名： 职务： 5、姓名： 职务： 扣分标准：1人不在岗扣5分,1人到期未换证扣2分，未在备案系统及时更新人员信息的，扣3分。本项扣分至10分为止。
| 1.2 | 管理制度 | 检查内容：质量管理体系文件、管理制度。 |  | 检查方法：查阅企业及试验室《质量手册》、《程序文件》及管理制度；现场查看制度上墙情况。 扣分标准：①文件未及时更新的（组织架构变更、企业所有人变更或超过10年），扣5分；②文件与企业实际情况不符合的，扣3分；③缺1个岗位人员规定的，扣1分；④制度或操作规程未上墙的，扣5分；⑤缺1种制度或操作规程未上墙的，扣1分。本项扣分至5分为止。
| 1.3 | 企业文化 | 企业文化及质量、安全宣传 |  | 检查方法：实地检查企业场地内的悬挂、张贴有关企业文化及质量、安全宣传的横幅、海报、图片等情况，各企业至少应有15处以上场所有相关内容，其中安全宣传内容不少于5处。扣分标准：缺少1处，扣1分。本项扣分至3分止。
2.原材料管理 | 2.1 | 原材料进货及使用 | 各种原材料应有进货及使用记录，并按备案信息系统的要求在网上进行填报。 | 进货台账及网上填报 | 检查方法：7～12月各种原材料进货、使用记录及出厂质量证明书，并抽查9月份进货、使用记录、自检、送检报告、配合比试验与网上备案资料进行核对，书面记录的内容应与网上填报内容一致，不可漏项或不全。备案系统要求现场录入数据打印一份完整的出厂质量证明书（配合比报告）。 扣分标准：①无进货或使用记录扣10分；②缺1个月的出厂质量证明书扣10分；③缺1种或1个月的进货或使用记录扣5分；④第三方检测报告未上传的，缺少1份扣1分，报告发出后7天内未及时上传的，每1份扣0.5分；⑤未将报建和其他工程的信息完整记录的扣10分；⑥有1处不对应的扣1分；⑦有1处填写或填报不规范的扣1分；⑧配合比标记未使用新标准的扣5分；⑨未能打印出厂质量证明书的扣10分；⑩出厂质量证明信息量不全或格式不符合要求的扣5分；本项扣分至20分为止。
使用台账及网上填报
自检备案
第三方送检备案
配合比备案
出厂质量证明书
| 2.2 | 原材料及试件抽送检情况 | 生产中的主要原材料(水泥、砂、石、掺和料、外加剂）每月送检不少于1次（不包括监督抽检）；混凝土拌和用水（自来水）的送检，上半年1次，下半年2次。（此次检查只需提供1次送检报告） |  | 检查方法：企业提供7～12月的原材料送检报告备查。到期未取报告按未送检处理（到期指报告发放时限＋5天）；报告未到期的检查送检发票和送检单。 扣分标准：各种原材料每缺少1次送检扣5分。本项扣分至15分为止。
|  |  | 所生产各种混凝土等级立方体抗压试件每月不少于3组送检。 |  | 检查方法：企业提供7～12月立方体抗压试件检测报告备查。到期未取报告按未送检处理；报告未到期的检查送检发票和送检单。重点核对9月份的生产记录中的生产等级与送检的等级是否一致。 扣分标准：缺1组试件扣3分。本项扣分至10分为止。
| 2.3 | 材料贮存 | 粉料仓、堆场情况 |  | 检查方法：粉料仓标识是否清晰；堆场是否硬化、排水是否通畅、是否有效分割及标识，堆场是否未经批准存放石粉等禁止使用原材料。扣分标准：存放有石粉等禁止使用原材料的，扣5分；粉料仓标识不清晰，每1个扣3分；堆场局部未硬化或排水不畅，扣2分；堆场较大面积未硬化或排水不畅，扣5分；粗细骨料未分割堆放，扣5分；本项扣分至5分止。
3.试验室管理 | 3.1 | 设 备 及 标 准 物 质 | 仪器设备应齐全，并运行良好。 |  | 检查方法：试验室的所有仪器设备是否齐全或运转正常，或在检定（或校准）有效期内。扣分标准：每缺1台仪器设备或故障未修复，扣5分。本项扣分至5分为止。
|  |  | 仪器设备应按要求进行标识，标识牌应有企业设备编号、设备名称、规格、型号、保管人员信息。除此之外，还应对仪器设备的使用状态（正常、准用、停用）、检定信息进行标识。 |  | 检查方法：试验室的所有仪器设备应进行标识，标识牌应有足够的信息。 扣分标准：有1台仪器未标识，扣5分；有1台仪器标识牌信息量不足,扣2分。本项扣分至5分为止。
|  |  | 仪器设备使用记录填写齐全、规范。 |  | 检查方法：检查仪器设备使用记录。 扣分标准：有1台仪器未填写使用记录，扣5分；有1台仪器设备使用记录填写不全或不规范,扣2分。本项扣分至5分为止。
|  |  | 仪器设备均在检定（或校准）有效期内，并建立检定（或校准）计划、记录表。 |  | 检查方法：检查试验室仪器设备的检定证书。 扣分标准：缺1台仪器设备未检定（或校准）或超过有效期的扣5分。本项扣分至5分为止。
|  |  | 标准物质（水泥用标准砂、基准水泥、粉煤灰专用水泥、AgNO3标准溶液、NaCl标准溶液）齐全，并在有效期内。 |  | 检查方法：检查试验室是否有试验用的标准砂、基准水泥、粉煤灰专用水泥、AgNO3标准溶液、NaCl标准溶液等标准物质，并在有效期内。 扣分标准：缺1种标准物质扣5分，超期使用按缺少标准物质计,其中标准砂、基准水泥须提供购买收据。本项扣分至5分为止。
| 3.2 | 试验室环境 | 试验室应保持环境及设备清洁，设备应放置在相应的试验现场。 |  | 检查内容:试验室环境。 扣分标准：存放与试验无关物品或明显未做清洁，每处扣1分；仪器设备未做清洁的，每台扣2分；设备未放置在相应的试验现场的，每台（件）扣2分。本项扣分至5分为止。
|  |  | 养护室温湿度控制。 |  | 检查内容：养护室、养护箱、养护池的温湿度，要求记录每日至少2次。 扣分标准：养护室或养护箱、养护池未达到水泥或混凝土养护要求的每处扣2分；未对以上环境作温湿度记录的每处扣2分；每缺少1次记录扣1分。本项扣分至5分为止。
| 3.3 | 检测工作 | 试验室必须使用现行有效的标准检测，检测工作应规范，并保证检测报告与相关试验数据记录的一一对应。 |  | 检查方法：随机抽取7～12月水泥、砂、石、外加剂、粉煤灰物理性能检验、混凝土配合比试验、混凝土立方体抗压检验报告各3份，对应查找相关原始记录。 扣分标准：有1处未使用现行标准的，扣5分；每1份报告与相关原始记录有不符合的扣2分，有1处检测不规范的或结论不正确的，扣2分。本项扣分至5分为止。
3.试验室管理 | 3.3 | 检测工作 | 五大原材料应按照进货的批次进行检验。 |  | 检查方法：随机抽取7月至检查之日水泥、砂、石、外加剂、粉煤灰物理性能检验原始记录，其中水泥、外加剂核查近1个月的养护试件与进货台账的一致性，外加剂要求绘制凝结时间的关系曲线图。 扣分标准：缺少1次的扣5分，试件留置不够或未绘制凝结时间的关系曲线图的视作未做检验。本项扣分至10分为止。
|  |  | 检验原始记录中应按实际情况登记发放检验报告的编号。 |  | 检查方法：随机抽取9月份水泥、砂、石、外加剂、粉煤灰物理性能检验、混凝土配合比试验、混凝土立方体抗压检验原始记录。扣分标准：有1份检验原始记录中未登记发放的报告编号扣2分；登记不全的每份扣1分。本项扣分至5分为止。
|  |  | 应按进货的每一批砂拌制的每一种等级的混凝土，必须进行至少一次混凝土中氯离子含量检测。 |  | 检查方法：检查7～12月混凝土拌合物中氯离子含量检测的原始记录和报告，并核对9月份砂的进货台账。 扣分标准：超过7天或7天以上未检测的扣5分；缺1种等级的扣2分；不保留仪器原始数据单的视作未检测。本项扣分至5分为止。
|  |  | 记录、报告的签名和修改应符合要求。 |  | 检查内容：随机抽取9月份水泥、砂、石、外加剂、粉煤灰物理性能检验、混凝土配合比试验、混凝土立方体抗压检验报告各3份，以及9月份的检验原始记录。 扣分标准：有代签名现象的，扣5分；使用电子扫描，印章、打印签名的，扣5分；检测记录不使用杠改的，每处扣2分。本项扣分至5分为止。
| 3.4 | 样品留样 | 留样数量及时限应符合要求。 |  | 检查内容：检查留样品种、数量、时限，应按实际生产进行留样。 扣分标准：有1种材料留样数量或时限不符合要求，扣1分。本项扣分至3分为止。
4.生产过程控制 | 4.1 | 配合比管理 | 试验室应对数据库中的配合比定期进行验证，并随时根据材料的变化进行修正。 |  | 检查内容：试验室每3个月至少应对生产用的C20-C60泵送及非泵送混凝土配合比进行1次验证试验。 扣分标准：每缺少1次验证试验扣1分；配合比未汇总的扣5分；配合比设计未充分考虑原材料变化的，扣3分。本项扣分至10分为止。
|  |  | 配合比的使用应有专人负责，必须经企业技术负责人批准后方可使用。 |  | 检查内容：7～12月的生产配合比通知单。 扣分标准：无专人负责配合比扣3分；未经企业技术负责人批准扣5分。本项扣至5分为止。
|  |  | 混凝土下料单的配合比和混凝土理论配合比保持一致性。 |  | 检查方法：①从生产线上随机打印9月各等级生产配合比记录单，与前一月验证配合比对比，按每一运输车累计核查水泥、粉煤灰、外加剂，扣除计量允许偏差（水泥±1、粉煤灰±1、外加剂±1）；②打印相应批次“每盘搅拌自动采集数据信息”核对。 扣分标准：未能提供生产配合比记录单的扣10分；有1项不一致扣1分。本项扣至10分为止。
4.生产过程控制 | 4.2 | 生产设备的计量检定情况 | 生产设备应按要求进行计量检定。 |  | 检查内容：生产设备的相关检定证书。 扣分标准：缺1台设备的检定证书或超过检定有效期的扣3分。本项扣至6分为止。
| 4.3 | 生产控制记录 | 仪器设备使用维修记录（包括雾炮、粉尘收集等环保设备）。 |  | 检查内容：9月份各种生产记录。 扣分标准：每缺少1种记录扣5分；记录缺少责任人签字扣5分；每次记录明显不完全扣3分,有代签名的扣5分；每1小项扣至5分为止。本项扣分至10分为止。
计量系统自检记录。
砂含水率检验记录。
石含水率检验记录。
外加剂比重检验记录。
搅拌时间记录。
混凝土生产配合比调整记录。
混凝土生产前配合比检查记录。
混凝土配合比输入交接记录。
交接班记录。
调度工作异常情况分析表。
日产量记录。
生产废水和废浆处置或循环利用记录、固体废弃物消纳记录。
| 4.4 | 混凝土出厂检验 | 按标准要求进行混凝土抗压强度试件的取样，并做好强度检验记录。 |  | 检查内容：提供9月的送货单和混凝土取样记录，随机抽查不少于10份。取样与试件留置应符合以下规定： 1、每拌制100盘但不超100立方米的同配合比的混凝土，取样次数不得少于一次； 2、每工作班拌制的同一配合比的混凝土不足100盘时，其取样次数不得少于一次； 3、当一次连续浇筑超过1000立方米时，同一配合比的混凝土每200立方米取样不得少于一次。 扣分标准：未提供完整送货单的扣5分，少1次取样扣3分，缺1次记录扣3分。本项扣分至10分为止。
|  |  | 混凝土取样记录的完整性。 |  | 检查内容：提供9月的送货单混凝土取样记录和原材料使用台账。 扣分标准：未将报建和其他工程的信息完整记录的扣5分。缺1次记录扣3分。本项扣分至10分为止。
|  |  | 坍落度检验记录。 |  | 检查内容：月份坍落度实测记录。 扣分标准：缺1次记录扣3分。本项扣分至5分为止。
|  |  | 混凝土抗渗试件的取样和检验。 |  | 检查内容：9月份混凝土抗渗试件的检验记录。 扣分标准：缺1次记录扣3分；记录不符合要求的扣2分。本项扣分至5分为止。
|  |  | 试件养护。 |  | 检查内容：检查养护室近1个月混凝土试件，核查试件实物与取样记录的一致性。要求试件上标明样品编号的后六位数字。 扣分标准：缺1组试件扣1分；未按要求标明样品编号的扣1分；有1组试件未标明样品编号的扣1分。本项扣分至5分为止。
| 4.5 | 文明生产与绿色达标 | 搅拌楼环境 |  | 检查方法：实地检查搅拌楼的整体环境。扣分标准：①操作间台面或控制柜不清洁，扣2分；②生产设备层未清洁或生产设备未清洁扣2分；③下料口处未清洁或地面有混凝土残渣扣2分。本项扣分至5分止。
|  |  | 饭堂环境卫生 |  | 检查方法：实地检查饭堂的整体环境卫生情况。扣分标准：①厨房或餐厅不清洁，扣2分；②从业人员无卫生健康证明扣2分；证明不全的，扣1分。本项扣分至5分止。
|  |  | 现场整体环境 |  | 检查方法：实地检查企业场地内的整体环境卫生情况。扣分标准：①场地内有1处明显未清洁的，每处扣1分；②场地内有明显积水的，每处扣1分；③控制扬尘的洒水设备，喷淋面积不能覆盖企业场地的，扣2分。本项扣分至5分止。
|  |  | 车辆清洁及标识 |  | 检查方法：实地检查企业搅拌运输车辆情况，要求车辆必须有企业名称、运送混凝土强度、运送数量等内容标识，同时要做好车辆清洁。扣分标准：①未按要求进行标识的，每辆车扣1分；②标识内容不齐全的，每辆车扣1分；③出厂车辆不清洁的，每辆车扣1分。本项扣分至5分止。
|  |  | 绿化达标情况 |  | 检查方法：企业提供绿色生产达标时的绿化平面图，实地检查绿地面积是否改变。扣分标准：有1处绿地面积改做它用，未复绿的，扣1分。本项扣分至3分止。
5.安全生产及扬尘控制 | 5.1 | 安全规章制度情况 | 是否建立健全重大危险源管理、隐患排查治理、有限空间作业、生产设施设备、生产用电及车辆运输（主要指自有搅拌车辆及租赁车辆）等作业制度，是否制定总体或年度安全生产目标。 |  | 检查方法：查阅企业相关安全制度建立及完善情况。扣分标准：未制定安全生产管理制度的，扣5分；安全生产管理制度缺少生产责任制、企业日常安全管理规章制度、岗位安全操作规程的，每缺1项扣3分；以上3种制度或规程无发放登记记录的，扣3分；生产责任制未明确部门、人员的安全生产职责的，扣3分；管理制度未明确安全生产目标的，扣3分；无安全生产投入保障制度及使用记录台账的，扣3分；本项扣分至5分为止。
| 5.2 | 日常安全检查 | 是否建立并完善安全生产检查台账，对查出的安全隐患，是否落实整改内容、整改措施、整改时限、整改部门、整改人员，是否按时完成整改。 |  | 检查方法：查阅企业安全生产检查台账，安全检查记录及安全隐患处理情况。扣分标准：无日常安全生产检查台账，扣5分；日常检查未能按照检查计划及时进行的，扣3分；有明显安全隐患未能排查出的，扣5分；对排查出的安全隐患，未及时处理的，扣5分。本项扣分至5分止。
| 5.3 | 厂区内生产、生活设备、设施以及各类建筑物、构筑物使用安全 | 是否正常进行厂区内生产、生活设备、设施及防护装置的检查、保养和维修工作，保证使用安全；是否按计划开展厂区内各类建筑物、构筑物等的安全检查，是否对无产权证书的各类建筑物、构筑物进行结构安全鉴定，鉴定报告是否过期。是否采取措施保证搅拌楼、堆场料仓及中转库、办公楼及饭堂、宿舍等的主体结构安全。 |  | 检查方法：检查生产、生活设备、设施日常维修保养计划及记录；检查各类建筑物、构筑物安全检查计划及检查记录；检查各类建筑物、构筑物安全鉴定报告。扣分标准：无检查计划及记录的，扣3分；各类建筑物、构筑物未进行结构安全鉴定或鉴定报告过期未重新鉴定的，不分栋数，一律扣5分；对场区内无法进行安全鉴定的建筑物、构筑物未采取及时拆除或停止使用等安全保证措施的，扣5分。本项扣分至5分止。
| 5.4 | 安全事故调查及处理 | 半年内有无发生生产厂区及车辆伤亡事故，是否及时配合应急管理、交通运输、交警等部门开展安全事故调查处理工作。 |  | 检查方法：查阅交警及应急管理部门通报事故信息。扣分标准：每发生1起伤亡事故，扣3分；事故发生后，存在不配合调查处理情况，扣5分。本项扣分至5分止。
| 5.5 | 扬尘控制 | 生产场地扬尘污染控制是否达标，半年内有无受到环保或大气办等部门通报批评。 |  | 检查方法：实地查看现场扬尘情况，查阅环保或大气办等部门通报信息。扣分标准：现场扬尘治理情况不达标的，扣2分；扬尘污染较严重的，扣5分；半年内受到环保或大气办等部门通报批评的，扣5分。本项扣分至5分止。
总计得分
折后得分 | [7 empty] | 总计得分÷260×25
注：1、在检查组到达检查现场，受检企业应提供2022年7月至检查之日的相关资料备查。
2、 受检企业在检查组离场前不能提供资料的，相应项目的应得分作零分处理。检查组离场前受检人员不能到场的视作不在岗。
受检企业代表签名： | [5 empty] | 检查组签名：