## Sheet1
附件1：
2017年度东莞市预拌混凝土生产企业质量检查表
企业名称：(公章) | [5 empty] | 检查日期： 年 月 日
序号 |  | 检查内容 |  |  | 检查方法及扣分标准 |  | 扣分原因 | 应得分 | 实得分
1. 人 员 | 1.1 | 人员到岗情况 | 检查范围：1、技术负责人；2、试验室主任；3、有职称的技术人员； 4、持检测员证的检测人员。 检查内容：公司提供省住建厅的“三库一平台”截图、东莞市社保局11月的社保清单（加盖社保局公章）、备案系统人员备案截图，人员提供身份证、学历证、职称证、检测证原件到场检查。 |  | 未到岗人员 ： 1、姓名： 职务： 2、姓名： 职务： 3、姓名： 职务： 4、姓名： 职务： 5、姓名： 职务： 扣分标准：1人不在岗扣5分,1人到期未换证扣2分，未在备案系统及时更新人员信息的，扣3分。本项扣分至20分为止。 |  |  | 20
2.原材料管理 | 2.1 | 原材料进货及使用 | 各种原材料应有进货及使用记录，并按备案信息系统的要求在网上进行填报。 | 进货台帐及网上填报 | 检查方法：7～11月各种原材料进货、使用记录及出厂质量证明书，并抽查9月份进货、使用记录、自检、送检报告、配合比试验与网上备案资料进行核对，书面记录的内容应与网上填报内容一致，不可漏项或不全。备案系统要求现场录入数据打印一份完整的出厂质量证明书（配合比报告）。 扣分标准：①无进货或使用记录扣10分；②缺1个月的出厂质量证明书扣10分；③缺1种或1个月的进货或使用记录扣5分；④连续10天或以上1种原材料进货或使用未在网上进行填报的扣10分；⑤未将报建和其他工程的信息完整记录的扣10分；⑥有1处不对应的扣2分；⑦有1处填写或填报不规范的扣2分；⑧配合比标记未使用新标准的扣5分；⑨未能打印出厂质量证明书的扣10分；⑩出厂质量证明信息量不全或格式不符合要求的扣5分。本项扣分至30分为止。 |  |  | 30
使用台帐及网上填报
自检备案
第三方送检备案
配合比备案
出厂质量证明书
| 2.2 | 原材料及试件抽送检情况 | 生产中的主要原材料(水泥、砂、石、掺和料、外加剂）每月送检不少于1次（不包括监督抽检） |  | 检查方法：企业提供7～11月的原材料送检报告备查。到期未取报告按未送检处理（到期指报告发放时限＋5天）；报告未到期的检查送检发票和送检单。 扣分标准：各种原材料每缺少1次送检扣5分。本项扣分至25分为止。 |  |  | 25
|  |  | 所生产各种混凝土等级立方体抗压试件每星期不少于3组送检 |  | 检查方法：企业提供7～11月立方体抗压试件检测报告备查。到期未取报告按未送检处理；报告未到期的检查送检发票和送检单。重点核对9月第4周的生产记录中的生产等级与送检的等级是否一致。 扣分标准：缺1组试件扣3分。本项扣分至15分为止。 |  |  | 15
2.原材料管理 | 2.3 | 原材料及试件合格情况 | 抽送检的原材料和立方体抗压试件的合格情况 |  | 检查方法：7～11月的检测报告，结合统计数据检查。砂氯离子含量检测按Ⅲ类砂或超Ⅲ类砂的为不合格计。混凝土抗压强度检测报告按代表值达不到100%强度标准值的为不合格计。 扣分标准：有1份检测报告不合格扣5分。本项扣分至20分为止。 |  |  | 20
3.试验室管理 | 3.1 | 设 备 及 标 准 物 质 | 仪器设备应齐全，并运行良好 |  | 检查方法：试验室的所有仪器设备是否齐全或运转正常，或在检定有效期内。 扣分标准：每缺1台仪器设备或故障未修复，扣5分。本项扣分至5分为止。 |  |  | 5
|  |  | 仪器设备应按要求进行标识，标识牌应有企业设备编号、设备名称、规格、型号、保管人员信息。除此之外，还应对仪器设备的使用状态（正常、准用、停用）、检定信息进行标识 |  | 检查方法：试验室的所有仪器设备应进行标识，标识牌应有足够的信息。 扣分标准：有1台仪器未标识，扣5分；有1台仪器标识牌信息量不足,扣2分。本项扣分至5分为止。 |  |  | 5
|  |  | 仪器设备使用记录填写齐全、规范 |  | 检查方法：检查仪器设备使用记录。 扣分标准：有1台仪器未填写使用记录，扣5分；有1台仪器设备使用记录填写不全或不规范,扣2分。本项扣分至5分为止。 |  |  | 5
|  |  | 仪器设备均在检定有效期内，并建立检定计划、记录表 |  | 检查方法：检查试验室仪器设备的检定证书。 扣分标准：缺1台仪器设备未检定或超过有效期的扣5分。本项扣分至5分为止。 |  |  | 5
|  |  | 标准物质（水泥用标准砂、基准水泥、粉煤灰专用水泥、AgNO3标准溶液、NaCl标准溶液）齐全，并在有效期内 |  | 检查方法：检查试验室是否有试验用的标准砂、基准水泥、粉煤灰专用水泥、AgNO3标准溶液、NaCl标准溶液等标准物质，并在有效期内。 扣分标准：缺1种标准物质扣5分，超期使用按缺少标准物质计,其中标准砂、基准水泥须提供购买收据。本项扣分至5分为止。 |  |  | 5
| 3.2 | 试验室环境 | 试验室应保持环境及设备清洁，设备应放置在相应的试验现场 |  | 检查方法:试验室环境。 扣分标准：存放与试验无关物品或明显未做清洁，每处扣1分；仪器设备未做清洁的，每台扣2分；设备未放置在相应的试验现场的，每台（件）扣2分。本项扣分至5分为止 |  |  | 5
|  |  | 养护室温湿度控制 |  | 检查内容：养护室、养护箱、养护池的温湿度，要求记录每日至少2次。 扣分标准：养护室或养护箱、养护池未达到水泥或混凝土养护要求的每处扣5分；未对以上环境作温湿度记录的每处扣5分；每缺少1次记录扣1分。本项扣分至10分为止。 |  |  | 10
| 3.3 | 检测工作 | 试验室必须使用现行有效的标准检测，检测工作应规范，并保证检测报告与相关试验数据记录的一一对应 |  | 检查方法：随机抽取7～11月水泥、砂、石、外加剂、粉煤灰物理性能检验、混凝土配合比试验、混凝土立方体抗压检验报告各3份，对应查找相关原始记录。 扣分标准：有1处未使用现行标准的，扣5分；每1份报告与相关原始记录有不符合的扣2分，有1处检测不规范的或结论不正确的，扣2分。本项扣分至10分为止。 |  |  | 10
3.试验室管理 | 3.3 | 检测工作 | 五大原材料应按照进货的批次进行检验 |  | 检查方法：随机抽取1月至检查之日水泥、砂、石、外加剂、粉煤灰物理性能检验原始记录，其中水泥、外加剂核查近1个月的养护试件与进货台帐的一致性，外加剂要求绘制凝结时间的关系曲线图。 扣分标准：缺少1次的扣5分，试件留置不够或未绘制凝结时间的关系曲线图的视作未做检验。本项扣分至10分为止。 |  |  | 10
|  |  | 检验原始记录中应按实际情况登记发放检验报告的编号 |  | 检查方法：随机抽取9月份水泥、砂、石、外加剂、粉煤灰物理性能检验、混凝土配合比试验、混凝土立方体抗压检验原始记录。 扣分标准：有1份检验原始记录中未登记发放的报告编号扣2分；登记不全的每份扣1分。本项扣分至5分为止。 |  |  | 5
|  |  | 应按进货的每一批砂拌制的每一种等级的混凝土，必须进行至少一次混凝土中氯离子含量检测 |  | 检查方法：检查7～11月混凝土拌合物中氯离子含量检测的原始记录和报告，并核对10月份砂的进货台帐。 扣分标准：超过7天或7天以上未检测的扣5分；缺1种等级的扣2分；不保留仪器原始数据单的视作未检测。本项扣分至5分为止。 |  |  | 5
|  |  | 记录、报告的签名和修改应符合要求。 |  | 检查内容：随机抽取9月份水泥、砂、石、外加剂、粉煤灰物理性能检验、混凝土配合比试验、混凝土立方体抗压检验报告各3份，以及9月份的检验原始记录。 扣分标准：有代签名现象的，扣5分；使用电子扫描，印章、打印签名的，扣5分；检测记录不使用杠改的，每处扣2分。本项扣分至5分为止。 |  |  | 5
| 3.4 | 样品留样 | 留样数量及时限应符合要求 |  | 检查内容：检查留样品种、数量、时限，应按实际生产进行留样。 扣分标准：有1种材料留样数量或时限不符合要求，扣2分。本项扣分至5分为止。 |  |  | 5
| 3.5 | 比对试验 | 试验室应按要求参加比对试验。 |  | 检查内容：按照下半年进行比对试验的结果进行统计。 扣分标准：企业有1次比对试验离群的扣5分。本项扣分至10分为止。 |  |  | 10
4.生产过程控制 | 4.1 | 配合比管理 | 试验室应对数据库中的配合比定期进行验证，并随时根据材料的变化进行修正。 |  | 检查内容：试验室每月至少应对生产用的C15-C60泵送及非泵送混凝土配合比进行1次验证试验。 扣分标准：每缺少1次验证试验扣5分。本项扣分至10分为止。 |  |  | 10
|  |  | 配合比的使用应有专人负责，必须经企业技术负责人批准后方可使用。 |  | 检查方法：7～11月的生产配合比通知单。 扣分标准：无专人负责配合比扣3分；未经企业技术负责人批准扣5分。本项扣至5分为止。 |  |  | 5
|  |  | 混凝土下料单的配合比和混凝土理论配合比保持一致性。 |  | 检查方法：从生产线上随机打印9月各等级生产配合比记录单，与前一月验证配合比对比，按每一运输车累计核查水泥、粉煤灰、外加剂，扣除计量允许偏差（水泥±1、粉煤灰±1、外加剂±1）。 扣分标准：有1项不一致扣5分，未能提供生产配合比记录单的扣15分。本项扣至15分为止。 |  |  | 15
4.生产过程控制 | 4.2 | 生产设备的计量检定情况 | 生产设备应按要求进行计量检定 |  | 检查方法：生产设备的相关检定证书。 扣分标准：缺1台设备的检定证书或超过检定有效期的扣5分。本项扣至5分为止。 |  |  | 5
| 4.3 | 生产控制记录 | 仪器设备使用维修记录 |  | 检查方法：9月份各种生产记录。 扣分标准：每缺少1种记录扣10分；记录缺少责任人签字扣5分；每次记录明显不完全扣5分,有代签名的扣5分。本项扣分至20分为止。 |  |  | 20
计量系统自检记录
砂含水率检验记录
石含水率检验记录
外加剂比重检验记录
搅拌时间记录
混凝土生产配合比调整记录
混凝土生产前配合比检查记录
混凝土配合比输入交接记录
交接班记录
调度工作异常情况分析表
日产量记录
车辆运输记录（发货单）
| 4.4 | 混凝土出厂检验 | 按标准要求进行混凝土抗压强度试件的取样，并做好强度检验记录 |  | 检查内容：提供9、10月的送货单和混凝土取样记录，每月随机抽查不少于10份。取样与试件留置应符合以下规定： 1、每拌制100盘但不超100立方米的同配合比的混凝土，取样次数不得少于一次； 2、每工作班拌制的同一配合比的混凝土不足100盘时，其取样次数不得少于一次； 3、当一次连续浇筑超过1000立方米时，同一配合比的混凝土每200立方米取样不得少于一次。 扣分标准：未提供完整送货单的扣5分，少1次取样扣5分，缺1次记录扣5分。本项扣分至15分为止。 |  |  | 15
|  |  | 混凝土取样记录的完整性 |  | 检查内容：提供9、10月的送货单混凝土取样记录和原材料使用台帐。 扣分标准：未将报建和其他工程的信息完整记录的扣10分。缺1次记录扣5分。本项扣分至10分为止。 |  |  | 10
|  |  | 坍落度检验记录 |  | 检查内容：9、10月份坍落度实测记录。 扣分标准：缺1次记录扣5分。本项扣分至5分为止。 |  |  | 5
|  |  | 混凝土抗渗试件的取样和检验 |  | 检查内容：9、10月份混凝土抗渗试件的检验记录。 扣分标准：缺1次记录扣5分。本项扣分至5分为止。 |  |  | 5
|  |  | 试件养护 |  | 检查内容：检查养护室近1个月混凝土试件，核查试件实物与取样记录的一致性。要求试件上标明样品编号的后六位数字。 扣分标准：缺1组试件扣5分；未按要求标明样品编号的扣5分；有1组试件未标明样品编号的扣2分。本项扣分至10分为止。 |  |  | 10
总计 | [7 empty] | 300
注：1、在检查组到达检查现场，受检企业应提供2017年7月至检查之日的相关资料备查。
2、 受检企业在检查组离场前不能提供资料的，相应项目的应得分作零分处理。检查组离场前受检人员不能到场的视作不在岗。
受检企业代表签名： | [5 empty] | 检查组签名：