## Sheet2
附件
2018年第四次建设工程质量检测机构水泥比对试验数据评估
水泥品种：普通硅酸盐水泥 组织单位：东莞市建设工程质量监督站
试验日期：2018．10．12 统计日期：2018．12．24
项目 |  | 比表面积 | 初凝时间 | 终凝时间 | 用水量 | 3/28天抗折强度 |  | 3/28天抗压强度 |  | 烧失量 | 三氧化硫
结果评定 | 广东勇祥建设工程检测有限公司 | ○ | ○ | ○ | ○ | × | ○ | ○ | ○ | / | /
| 广东粤信建设工程质量安全检测有限公司 | ○ | ○ | ○ | ○ | ○ | ○ | ○ | ○ | / | /
| 东莞市振樟工程质量检测有限公司 | ○ | ○ | ○ | ○ | ○ | ○ | ○ | ○ | / | /
| 广东省建设工程质量安全检测总站有限公司 | ○ | ○ | ○ | ○ | ○ | ○ | ○ | ○ | ○ | ○
| 广东鸿翔工程检测咨询有限公司 | ○ | ○ | ○ | ○ | ○ | ○ | ○ | ○ | ○ | ○
| 东莞市常平骏基建筑工程检测有限公司 | ○ | ○ | ○ | ○ | ○ | ○ | ○ | ○ | / | /
| 东莞市新成工程检测技术服务有限公司 | ○ | ○ | ○ | ○ | ○ | ○ | ○ | ○ | / | /
| 广东百达检测技术服务有限公司 | ○ | ○ | ○ | ○ | ○ | ○ | × | ○ | / | /
| 东莞市远大建筑科技有限公司 | ○ | ○ | ○ | ○ | ○ | ○ | × | × | / | /
| 广东科艺建设工程质量检测鉴定有限公司 | ○ | ○ | ○ | ○ | × | ○ | ○ | × | / | /
| 广东粤检工程质量检测有限公司 | ○ | ○ | ○ | ○ | ○ | ○ | ○ | ○ | / | /
| 东莞市建设工程检测中心 | ○ | ○ | ○ | ○ | ○ | ○ | ○ | ○ | / | /
| 广东科伟工程检测有限公司 | ○ | ○ | ○ | ○ | ○ | × | ○ | ○ | × | /
| 东莞市虎门建筑材料实验室 | ○ | ○ | ○ | ○ | ○ | ○ | ○ | ○ | / | /
| 广东和协建设工程检测有限公司 | ○ | ○ | ○ | ○ | × | ○ | ○ | × | / | /
| 东莞市智勤建设工程检测有限公司 | ○ | ○ | ○ | ○ | ○ | ○ | ○ | ○ | / | /
| 东莞市标正建设工程质量检测有限公司 | × | × | ○ | ○ | ○ | ○ | ○ | ○ | × | /
| 广东中探检测技术有限公司 | ○ | × | ○ | ○ | ○ | ○ | ○ | ○ | / | /
| 广东建业检测技术有限公司 | ○ | ○ | ○ | ○ | ○ | ○ | ○ | ○ | / | /
| 广东欣丰工程质量检测有限公司 | ○ | ○ | ○ | ○ | ○ | ○ | ○ | ○ | ○ | /
| 东莞市正衡建设工程检测有限公司 | ○ | ○ | ○ | ○ | ○ | ○ | ○ | ○ | / | /
| 广东宏希工程检测有限公司 | ○ | ○ | ○ | ○ | ○ | × | × | ○ | / | /
| 广东堃和工程检测有限公司 | × | ○ | ○ | ○ | ○ | ○ | ○ | ○ | / | /
| 东莞市香市建设工程检测有限公司 | ○ | ○ | ○ | ○ | ○ | ○ | ○ | ○ | / | /
| 广东建测检测科技有限公司 | × | ○ | ○ | ○ | ○ | ○ | ○ | ○ | / | /
注：表中“○”表示满意，“×”代表超出试验比对允许误差,“/”表示未进行该项目试验。