## Sheet2
附件2
2019年三次各预拌砂浆生产企业水泥比对试验数据评估
水泥品种：矿渣硅酸盐水泥 组织单位：东莞市建设工程质量监督站
试验日期：2019．7．12 统计日期：2019．9．3
项目 |  | 比表面积 | 初凝时间 | 终凝时间 | 用水量 | 3/28天抗折强度 |  | 3/28天抗压强度
结果评定 | 东莞市鑫燕建筑节能材料有限公司 | × | × | × | × | ○ | ○ | × | ○
| 东莞易施宝建筑材料有限公司 | ○ | ○ | × | ○ | ○ | ○ | × | ×
| 东莞市东润建筑材料有限公司 | ○ | ○ | ○ | ○ | × | × | ○ | ×
| 东莞市清爽节能材料有限公司 | ○ | ○ | ○ | ○ | ○ | × | ○ | ○
| 东莞市益志砂浆实业有限公司 | × | × | × | ○ | ○ | ○ | × | ○
| 东莞市恒和节能科技有限公司 | × | × | × | × | ○ | ○ | ○ | ○
| 广东金能建筑节能材料科技有限公司 | 未做试验 | 未做试验 | 未做试验 | 未做试验 | 未做试验 | 未做试验 | 未做试验 | 未做试验
| 东莞市伟业水泥有限公司鸿马分公司 | ○ | ○ | ○ | ○ | ○ | ○ | ○ | ○
注：表中“○”表示满意，“×”代表超出试验比对允许误差。